## Sheet1
附件2
窗帘、隔帘清单及参数
序号 | 名 称 | 数量 | 单位 | 技术参数 | 报价（单位：元）
1 | B1级阻燃全遮光窗帘 | 1 | 米 | 1、材质：100%聚酯纤维。
2、遮光率：90%遮光
3、单位面积质量≥409g/㎡。
4、厚度：≥1mm。
5、甲醛含量：无。检测依据GB/T2912.1-2009
6、异味：无异味。
7、PH值：4.0-9.0。
8、防紫外线性能UPF＞40，T(UVA)AV＜5，检测依据GB/T 18830-2009
9、耐水色牢度（级）检测要求≥4-5；
10、耐酸汗色牢度（级）检测要求≥4-5；
11、耐皂洗色牢度（级）检测要求≥4-5；
12、耐唾液色牢度（级）检测要求≥4-5；
13、耐摩擦色牢度（级）：干摩≥4-5。
14、重金属含量，砷（mg/kg)≤1.0；镉（mg/kg)≤0.02；钴（mg/kg)≤0.5；铜（mg/kg)≤0.5；铅（mg/kg)≤1.0；（投标人需提供符合GB/T 17593.2-2007标准的检测报告）
15、重金属含量汞（mg/kg)≤0.02；
16、六价铬（mg/kg)≤0.5；
17、可分解致癌芳香胺染料：禁用。
18、制作要求：布艺窗帘制作样式为韩式，成品窗帘需熨烫平整，无污渍无线头，保持平直；布艺窗帘褶皱比例≥1： 2窗帘两边宽度≥3cm，底边≥8cm，
19.阻燃性能达到B1级，无论洗涤多少次仍具有阻燃功能，通过国家防火建筑材料质量监督中心检测，符合相关部门最新颁布GB20286-2006(公共场所阻燃制品要求)检测标准。
2 | B1级阻燃半遮光窗帘 | 1 | 米 | 1、材质：100%聚酯纤维。
2、遮光率：70%遮光
3、单位面积质量≥409g/㎡。
4、厚度：≥1mm。
5、甲醛含量：无。检测依据GB/T2912.1-2009
6、异味：无异味。
7、PH值：4.0-9.0。
8、防紫外线性能UPF＞40，T(UVA)AV＜5，检测依据GB/T 18830-2009
9、耐水色牢度（级）检测要求≥4-5；
10、耐酸汗色牢度（级）检测要求≥4-5；
11、耐皂洗色牢度（级）检测要求≥4-5；
12、耐唾液色牢度（级）检测要求≥4-5；
13、耐摩擦色牢度（级）：干摩≥4-5。
14、可分解致癌芳香胺染料：禁用。
15、制作要求：布艺窗帘制作样式为韩式，成品窗帘需熨烫平整，无污渍无线头，保持平直；布艺窗帘褶皱比例≥1： 2窗帘两边宽度≥3cm，底边≥8cm。
16.阻燃性能达到B1级，无论洗涤多少次仍具有阻燃功能，通过国家防火建筑材料质量监督中心检测，符合相关部门最新颁布GB20286-2006(公共场所阻燃制品要求)检测标准。
3 | 窗帘轨道 | 1 | 米 | 铝合金轨道:
1、壁厚≥1.2mm；
2、型材装饰面上的涂层应均匀、平滑，不允许有皱纹、留痕、气泡、脱落及其他影响使用的缺陷；
3、质量符合GB/T5237.1-2017和GB/T5237.5-2017标准要求；滑轮：采用原生树脂（POM)；
4、环扣为不锈钢
5：轨道材质：100%铝合金
4 | B1级阻燃全遮光卷帘 | 1 | 平方米 | 1、面料技术要求
面料成份:100%聚酯纤维面料厚度:士0.55mm，面料经纬:48Warp,46Fi1，面料克重:士410g/㎡ 面料幅宽:2.0M/2.5M/3.0M面料色牢度:Class4.5(AATCC16-2003) 遮光率:100%室内消防检测标准:NFPA701(USA)无伤害物质检测标准:0EKO-TEX100(备注:面料三边必须经过特殊的封边技术处理。)
2、顶、底槽技术要求
顶、底槽材质:铝合金:顶槽规格:壁厚0.12cm、直径3.80cm底槽规格:厚1.5cm、高4.0cm;底槽弧形设计，内加消音条。
3、拉珠技术要求:
拉珠材质:高强度工程塑料，珠扣材质:ABS 工程塑料，与面料全配色。耐磨、耐老化,性能优异。拉珠颗粒圆润、间距均匀，表面光洁、不易褪色，用手接触，无毛刺感。工程塑料拉珠操控，实现卷帘的上升、下降与停止。
4、提供甲醛防静电测试检测报告。
5、符合GB/T 17591-2006(装饰用和交通工具)《阻燃织物》标准规定的B1级要求。
5 | B1级阻燃半遮光卷帘 | 1 | 平方米 | 1、面料技术要求
面料成份:100%聚酯纤维面料厚度:士0.55mm，面料经纬:48Warp,46Fi1，面料克重:士410g/㎡ 面料幅宽:2.0M/2.5M/3.0M面料色牢度:Class4.5(AATCC16-2003) 遮光率:70%室内消防检测标准:NFPA701(USA)无伤害物质检测标准:0EKO-TEX100(备注:面料三边必须经过特殊的封边技术处理。)
2、顶、底槽技术要求
顶、底槽材质:铝合金:顶槽规格:壁厚0.12cm、直径3.80cm底槽规格:厚1.5cm、高4.0cm;底槽弧形设计，内加消音条。
3、拉珠技术要求:
拉珠材质:高强度工程塑料，珠扣材质:ABS 工程塑料，与面料全配色。耐磨、耐老化,性能优异。拉珠颗粒圆润、间距均匀，表面光洁、不易褪色，用手接触，无毛刺感。工程塑料拉珠操控，实现卷帘的上升、下降与停止。
4、提供甲醛防静电测试检测报告。
5、符合GB/T 17591-2006(装饰用和交通工具)《阻燃织物》标准规定的B1级要求。
6 | B1级阻燃医用隔帘 | 1 | 平方米 | 1、材质:100%聚酯纤维。
2、遮光率:75%遮光
3、单位面积质量≥630g/m2。
4、厚度:≥0.54mm。
5、甲醛含量:无。
6、异味:无异味。
7、PH值:4.0-9.0。
8、耐干洗色牢度(级):4
9、耐摩擦色牢度(级):干-5,摩4-5
10、可分解致癌芳香胺染料:禁用。
11、损毁长度经向≤150
损毁长度纬向≤150
12、续燃时间经向≤5
续燃时间纬向≤5
13、阴燃时间经向≤5
阴燃时间纬向≤5
14、熔融、滴落经向：无滴落物
15.阻燃性能达到B1级，无论洗涤多少次仍具有阻燃功能，通过国家防火建筑材料质量监督中心检测，符合相关部门最新颁布GB20286-2006(公共场所阻燃制品要求)检测标准。
7 | 铝百叶 | 1 | 平方米 | 1、壁厚≥1.2mm；
2、型材装饰面上的涂层应均匀、平滑，不允许有皱纹、留痕、气泡、脱落及其他影响使用的缺陷；
3、质量符合GB/T5237.1-2017和GB/T5237.5-2017标准要求；
4：轨道材质：100%铝合金
8 | 窗纱 | 1 | 米 | 1、材质：100%聚酯纤维。
2、遮光率：40%遮光
3、单位面积质量≥300g/㎡。
4、厚度：≥0.54mm。
5、甲醛含量：无。
6、异味：无异味。
7、PH值：4.0-9.0。
8、耐干洗色牢度（级）：4-5
9、耐摩擦色牢度（级）：干摩4-5，湿摩4-5。
10、可分解致癌芳香胺染料：禁用。
9 | 挡风门帘 | 1 | 平方米 | 1、参照EN71-9:2005-A1:2007测定样品中甲醛的含量。
2、参照GB6675.4-2014测定样品中可溶性铅Pb，可溶性锑Sb，可溶性砷的含量。 As，可溶性银Ba，可溶性Cd，可溶性铬Cr，可溶性求Hg，可溶性硒Se